## Лист1
OILCHOICE.RU
Масло | Lukoil Genesis Polartech 0W-40 API SN/ 229.5/ A3/B4
Параметры | метод, нормативный документ | норма | PDS | паспорт продукции 525-1-08-15 | паспорт продукции 607-1-10-15 | Анализ свежего от 06 окт 2015
Вязкость кинематическая при 40 °С, мм2/с | ГОСТ 33-2000 | - |  |  |  | 77.74
Вязкость кинематическая при 100°С, мм2/с | ГОСТ 33-2000 | 12,5-16,3 | 14.7 | 13.7 | 13.6 | 13.65
Индекс вязкости | ГОСТ 25371 | - | 195 | 182 | 182 | 181
Щелочное число, мгКОН/г | ASTM D2896 | - | 10.8 | 10.19 | 10.08 | 10.2
Кислотное число, мгКОН/г | ГОСТ 11362 | - |  |  |  | 2.27
Зола сульфатная, % | ГОСТ 12417 | - | 1.1 | 1 | 1.15 | 1.17
Температура застывания, С⁰ | ГОСТ 20287 | - | -51 | -45 | -54 | -52
Температура вспышки С⁰ | ГОСТ 4333 | - | 229 | 224 | 230 | 232
Вязкость динамическая (CCS), мПас | ASTM D5293 | <6600 | 5590 | 6096 | 6171 | 6060
Доля потерь на испарение NOACK, % | ASTM D5800 |  | 9.8 | 9.35 | 9.2 | 8.9
Содержание воды, % | ASTM E2412-04 | <0,2
Содержание этиленгликоля, % | ASTM E2412-04 | <0,2
Содержание продуктов окисления, А/см | ASTM E2412-04 | <0,2
Содержание продуктов нитрации, А/см | ASTM E2412-04 | <0,2
Массовая доля элементов:
молибден (Мо), мг/кг | ASTM D5185-09 | - |  |  |  | 1
фосфор (Р), мг/кг | ASTM D5185-09 | - |  | 900 | 900 | 940
цинк (Zn), мг/кг | ASTM D5185-09 | - |  | 1030 | 1150 | 1074
барий (Ва), мг/кг | ASTM D5185-09 | - |  |  |  | 0
бор (В), мг/кг | ASTM D5185-09 | - |  |  |  | 80
магний (Mg), мг/кг | ASTM D5185-09 | - |  |  |  | 39
кальций (Са), мг/кг | ASTM D5185-09 | - |  | 2680 | 2790 | 2761
продукты износа
олово (Sn), мг/кг | ASTM D5185-09 | <5
свинец (РЬ), мг/кг | ASTM D5185-09 | <10
алюминий (AI), мг/кг | ASTM D5185-09 | <10
железо (Fe), мг/кг | ASTM D5185-09 | <30
хром (Сr), мг/кг | ASTM D5185-09 | <5
медь (Сu), мг/кг | ASTM D5185-09 | <50
титан (Ti) мг/кг | ASTM D5185-09 | <20
загрязнения:
кремний (Si), мг/кг | ASTM D5185-09 | <20 |  |  |  | 11
натрий (Na), мг/кг | ASTM D5185-09 | <35 |  |  |  | 1
калий (К), мг/кг | ASTM D5185-09 | <35 |  |  |  | 2