## Лист1
OILCHOICE.RU
Масло | Лукойл Люкс полусинтетическое 5w-40 API SL/CF
Параметры | метод, нормативный документ | норма | PDS | паспорт продукции 409-1-06-15 | паспорт продукции 319-1-08-15 | паспорт продукции 471-1-05-15 | паспорт продукции 305-1-10-14 | паспорт продукции 193-1-11-15 | Анализ свежего от 22 нояб 2013
Вязкость при 40 °С, мм2/с | ГОСТ 33-2000 | - | 84.6 | [5 empty] | 83.06
Вязкость при 100°С, мм2/с | ГОСТ 33-2000 | 12,5-16,3 | 13.9 | 13.3 | 12.8 | 14.1 | 14 | 13.3 | 14.14
Индекс вязкости | ГОСТ 25371 | - | 181 | 179 | 174 | 178 | 179 | 172 | 177
Щелочное число, мгКОН/г | ASTM D2896 | - | 7.9 | 7.8 | 8.2 | 7.79 | 7.83 | 8 | 7.9
Кислотное число, мгКОН/г | ГОСТ 11362 | - | [6 empty] | 2.63
Зола сульфатная, % | ГОСТ 12417 | - | 1 | 1 | 1.04 | 1 | 1.06 | 1 | 0.97
Температура застывания, С⁰ | ГОСТ 20287 | - | -40 | -37 | -39 | -38 | -39 | -37 | -44
Температура вспышки С⁰ | ГОСТ 4333 | - | 222 | 218 | 211 | 222 | 224 | 212 | 224
Вязкость динамическая (CCS), мПас | ASTM D5293 | <6600 | 4413 | 4440 | 5132 | 4440 | 4168 | 5748 | 4129
Доля потерь на испарение NOACK, % | ASTM D5800 | <10 | 11.9 | 12 | 12.2 | 11.8 | 12.5 | 12.7 | 12.7
Содержание воды, % | ASTM E2412-04 | <0,2
Содержание этиленгликоля, % | ASTM E2412-04 | <0,2
Содержание продуктов окисления, А/см | ASTM E2412-04 | <0,2
Содержание продуктов нитрации, А/см | ASTM E2412-04 | <0,2
Массовая доля элементов:
молибден (Мо), мг/кг | ASTM D5185-09 | - | [6 empty] | 110
фосфор (Р), мг/кг | ASTM D5185-09 | - |  | 940 | 1100 | 1000 | 1020 | 1200 | 994
цинк (Zn), мг/кг | ASTM D5185-09 | - |  | 1110 | 1150 | 1100 | 1170 | 1230 | 1123
барий (Ва), мг/кг | ASTM D5185-09 | -
бор (В), мг/кг | ASTM D5185-09 | -
магний (Mg), мг/кг | ASTM D5185-09 | -
кальций (Са), мг/кг | ASTM D5185-09 | - |  | 2450 | 3111 | 2400 | 2460 | 2410 | 2368
продукты износа
олово (Sn), мг/кг | ASTM D5185-09 | <5
свинец (РЬ), мг/кг | ASTM D5185-09 | <10
алюминий (AI), мг/кг | ASTM D5185-09 | <10
железо (Fe), мг/кг | ASTM D5185-09 | <30
хром (Сr), мг/кг | ASTM D5185-09 | <5
медь (Сu), мг/кг | ASTM D5185-09 | <50
титан (Ti) мг/кг | ASTM D5185-09 | <20
загрязнения:
кремний (Si), мг/кг | ASTM D5185-09 | <20
натрий (Na), мг/кг | ASTM D5185-09 | <35
калий (К), мг/кг | ASTM D5185-09 | <35