## Лист1
OILCHOICE.RU
Масло | Лукойл Люкс Синтетика 5w-40 API SN, MB 229.5
Параметры | метод, нормативный документ | норма | PDS | паспорт продукцтии 127-1-03-15 | паспорт продукцтии 172-1-01-15 | паспорт продукцтии 744-1-08-15 | Анализ свежего от 06 Августа 2012 (старая рецептура) | Анализ свежего от 22 Июля 2014
Вязкость кинематическая при 40 °С, мм2/с | ГОСТ 33-2000 | - | 83.1 |  |  |  | 79.21 | 80.18
Вязкость кинематическая при 100°С, мм2/с | ГОСТ 33-2000 | 12,5-16,3 | 13.9 | 14.2 | 14.2 | 13.5 | 13.37 | 13.54
Индекс вязкости | ГОСТ 25371 | - | 173 | 176 | 179 | 175 | 172 | 173
Щелочное число, мгКОН/г | ASTM D2896 | - | 10.1 | 9.8 | 8.2 | 9.9 | 9.94 | 10.38
Кислотное число, мгКОН/г | ГОСТ 11362 | - |  |  |  |  | 2.25 | 2.24
Зола сульфатная, % | ГОСТ 12417 | - | 1.1 | 0.96 | 1 | 1.2 | 1.15 | 1.18
Температура застывания, С⁰ | ГОСТ 20287 | - | -41 | -40 | -37 | -40 | -44 | -46
Температура вспышки С⁰ | ГОСТ 4333 | - | 230 | 240 | 232 | 224 | - | 228
Вязкость динамическая (CCS), мПас | ASTM D5293 | <6600 | 5940 | 4942 | 4156 | 5183 | 5490 | 5870
Доля потерь на испарение NOACK, % | ASTM D5800 | <10 |  | 10 | 12 | 9.7 | - | 10.4
Содержание воды, % | ASTM E2412-04 | <0,2
Содержание этиленгликоля, % | ASTM E2412-04 | <0,2
Содержание продуктов окисления, А/см | ASTM E2412-04 | <0,2
Содержание продуктов нитрации, А/см | ASTM E2412-04 | <0,2
Массовая доля элементов:
молибден (Мо), мг/кг | ASTM D5185-09 | - |  | - | - |  | 0 | 2
фосфор (Р), мг/кг | ASTM D5185-09 | - |  | 900 | 950 | 1000 | 752 | 1010
цинк (Zn), мг/кг | ASTM D5185-09 | - |  | 1010 | 1090 | 1010 | 911 | 1094
барий (Ва), мг/кг | ASTM D5185-09 | - |  | - | - | - | 0 | 0
бор (В), мг/кг | ASTM D5185-09 | - |  | - | - | - | 75 | 70
магний (Mg), мг/кг | ASTM D5185-09 | - |  | - | - | - | 12 | 36
кальций (Са), мг/кг | ASTM D5185-09 | - |  | 2710 | 2550 | 2530 | 2578 | 3015
продукты износа
олово (Sn), мг/кг | ASTM D5185-09 | <5
свинец (РЬ), мг/кг | ASTM D5185-09 | <10
алюминий (AI), мг/кг | ASTM D5185-09 | <10
железо (Fe), мг/кг | ASTM D5185-09 | <30
хром (Сr), мг/кг | ASTM D5185-09 | <5
медь (Сu), мг/кг | ASTM D5185-09 | <50
титан (Ti) мг/кг | ASTM D5185-09 | <20
загряднения:
кремний (Si), мг/кг | ASTM D5185-09 | <20 |  |  |  |  | 6 | 2
натрий (Na), мг/кг | ASTM D5185-09 | <35 |  |  |  |  | 5 | 2
калий (К), мг/кг | ASTM D5185-09 | <35 |  |  |  |  | 1 | 2