## Лист1
OILCHOICE.RU
Масло | Lukoil Genesis Glidetech 5W-30 API SN/GF-5/GM Dexos 1
Параметры | метод, нормативный документ | норма | PDS | паспорт продукции 562-1-09-15 | паспорт продукции 589-1-08-15 | паспорт продукции 537-1-10-15 | Анализ свежего от 14 Окт 2015
Вязкость кин-ая при 40 °С, мм2/с | ГОСТ 33-2000 | - |  |  |  |  | 64.34
Вязкость кин-ая при 100°С, мм2/с | ГОСТ 33-2000 | 9,3-12,5 | 10.95 | 10.9 | 11.4 | 10.5 | 11.34
Индекс вязкости | ГОСТ 25371 | - | 171 | 169 | 169 | 166 | 172
Щелочное число, мгКОН/г | ASTM D2896 | - | 7.8 | 8.7 | 8.7 | 8.58 | 8.77
Кислотное число, мгКОН/г | ГОСТ 11362 | - |  |  |  |  | 1.47
Зола сульфатная, % | ГОСТ 12417 | - | 0.87 | 0.94 | 1 | 1 | 0.96
Температура застывания, С⁰ | ГОСТ 20287 | - | -47 | -40 | -42 | -42 | -44
Температура вспышки С⁰ | ГОСТ 4333 | - | 239 | 232 | 224 | 231 | 238
Вязкость динамическая (CCS), мПас | ASTM D5293 | <6600 | 4975 | 4772 | 4925 | 4652 | 5110
Вязкость динамическая (MRV), мПас |  | <60000 |  |  |  | 18100
Доля потерь на испарение NOACK, % | ASTM D5800 |  | 12.1 | 10 | 9 | 10.2 | 9.1
Массовая доля элементов:
молибден (Мо), мг/кг | ASTM D5185-09 | - |  |  |  |  | 39
фосфор (Р), мг/кг | ASTM D5185-09 | - |  | 600 | 600 | 700 | 724
цинк (Zn), мг/кг | ASTM D5185-09 | - |  | 800 | 800 | 920 | 829
барий (Ва), мг/кг | ASTM D5185-09 | - |  |  |  |  | 0
бор (В), мг/кг | ASTM D5185-09 | - |  |  |  |  | 4
магний (Mg), мг/кг | ASTM D5185-09 | - |  |  |  |  | 14
кальций (Са), мг/кг | ASTM D5185-09 | - |  | 2360 | 2360 | 2480 | 2444
продукты износа
олово (Sn), мг/кг | ASTM D5185-09 | <5
свинец (РЬ), мг/кг | ASTM D5185-09 | <10
алюминий (AI), мг/кг | ASTM D5185-09 | <10
железо (Fe), мг/кг | ASTM D5185-09 | <30
хром (Сr), мг/кг | ASTM D5185-09 | <5
медь (Сu), мг/кг | ASTM D5185-09 | <50
титан (Ti) мг/кг | ASTM D5185-09 | <20
загряднения:
кремний (Si), мг/кг | ASTM D5185-09 | <20 |  |  |  |  | 10
натрий (Na), мг/кг | ASTM D5185-09 | <35 |  |  |  |  | 0
калий (К), мг/кг | ASTM D5185-09 | <35 |  |  |  |  | 0