## Лист1
OILCHOICE.RU
Масло | Lukoil Genesis Glidetech 5W-30 API SN/GF-5/GM Dexos 1
Параметры | метод, нормативный документ | норма | TDS v1.1 | паспорт продукции 589-1-08-15 | паспорт продукции 562-1-09-15 | TDS v1.3 | паспорт продукции 537-1-10-15 | Анализ свежего от 14 Окт 2015 | TDS v1.5
|  |  | 2015-08-04 | 2015-08-13 | 2015-09-12 | 2015-09-21 | 2015-10-17 | дата изготовления канистры нечитаема | 2016-03-04
Вязкость кин-ая при 40 °С, мм2/с | ГОСТ 33-2000 | - | [5 empty] | 64.34
Вязкость кин-ая при 100°С, мм2/с | ГОСТ 33-2000 | 9,3-12,5 | 10.95 | 11.4 | 10.9 | 10.3 | 10.5 | 11.34 | 10.3
Индекс вязкости | ГОСТ 25371 | - | 171 | 169 | 169 | 162 | 166 | 172 | 162
Щелочное число, мгКОН/г | ASTM D2896 | - | 7.8 | 8.7 | 8.7 | 7.8 | 8.58 | 8.77 | 7.8
Кислотное число, мгКОН/г | ГОСТ 11362 | - | [5 empty] | 1.47
Зола сульфатная, % | ГОСТ 12417 | - | 0.87 | 1 | 0.94 | 0.87 | 1 | 0.96 | 0.87
Температура застывания, С⁰ | ГОСТ 20287 | - | -47 | -42 | -40 | -42 | -42 | -44 | -42
Температура вспышки С⁰ | ГОСТ 4333 | - | 239 | 224 | 232 | 239 | 231 | 238 | 239
Вязкость динамическая (CCS), мПас | ASTM D5293 | <6600 | 4975 | 4925 | 4772 | 4975 | 4652 | 5110 | 4975
Вязкость динамическая (MRV), мПас |  | <60000 | 32249 |  |  | 32249 | 18100 |  | 32249
Доля потерь на испарение NOACK, % | ASTM D5800 |  | 12.1 | 9 | 10 | 9 | 10.2 | 9.1 | 9
Массовая доля элементов:
молибден (Мо), мг/кг | ASTM D5185-09 | - | [5 empty] | 39
фосфор (Р), мг/кг | ASTM D5185-09 | - |  | 600 | 600 |  | 700 | 724
цинк (Zn), мг/кг | ASTM D5185-09 | - |  | 800 | 800 |  | 920 | 829
барий (Ва), мг/кг | ASTM D5185-09 | - | [5 empty] | 0
бор (В), мг/кг | ASTM D5185-09 | - | [5 empty] | 4
магний (Mg), мг/кг | ASTM D5185-09 | - | [5 empty] | 14
кальций (Са), мг/кг | ASTM D5185-09 | - |  | 2360 | 2360 |  | 2480 | 2444
продукты износа
олово (Sn), мг/кг | ASTM D5185-09 | <5
свинец (РЬ), мг/кг | ASTM D5185-09 | <10
алюминий (AI), мг/кг | ASTM D5185-09 | <10
железо (Fe), мг/кг | ASTM D5185-09 | <30
хром (Сr), мг/кг | ASTM D5185-09 | <5
медь (Сu), мг/кг | ASTM D5185-09 | <50
титан (Ti) мг/кг | ASTM D5185-09 | <20
загряднения:
кремний (Si), мг/кг | ASTM D5185-09 | <20 | [5 empty] | 10
натрий (Na), мг/кг | ASTM D5185-09 | <35 | [5 empty] | 0
калий (К), мг/кг | ASTM D5185-09 | <35 | [5 empty] | 0