## Лист1
OILCHOICE.RU
Масло | Лукойл Люкс Синтетическое 5W-30 API SL/CF
Параметры | метод, нормативный документ | норма | PDS | Анализ партии от 11.12.2010 | Анализ партии 315 от 12.13.2013 | Паспорт продукции № 163-1-04-13 | Паспорт продукции № 709-1-04-13 | Паспорт продукции № 505-1-08-13 | Паспорт продукции № 245-1-05-14 | Анализ партии от 09.05.2014 | Паспорт продукции № 495-1-02-15 | паспорт продукции № 496-1-02-15 | Паспорт продукции № 119-1-04-15 | Паспорт продукции № 621-1-05-15 | Паспорт продукции № 496-1-01-16 | Анализ партии 395 от марта 2015 | Паспорт продукции № 757-1-03-16 | Паспорт продукции № 838-1-04-16 | Паспорт продукции № 839-1-04-16
|  | - | 850 |  |  |  | 851.6 | 850.1 | 849.6 |  | 845.7 | 845.7 | 844.7 | 847.6 | 844.2 |  | 845 | 844.1 | 844.1
Вязкость при 40 °С, мм2/с | ГОСТ 33-2000 | - | 55.2 | 67.93 | 53.64 |  |  |  |  | 55.68 | [5 empty] | 53.59
Вязкость при 100°С, мм2/с | ГОСТ 33-2000 | 9,3-12,5 | 10.2 | 12.34 | 9.83 | 10.2 | 10.42 | 9.9 | 10.2 | 10.13 | 9.9 | 9.9 | 9.8 | 10.2 | 9.85 | 9.82 | 10 | 9.9 | 9.8
Индекс вязкости | ГОСТ 25371 | >=150 | 173 | 182 | 172 | 174 | 171 | 173 | 172 | 172 | 175 | 175 | 175 | 175 | 174 | 172 | 174 | 175 | 175
Вязкость динамическая (CCS), мПа*с | ASTM D 5293 | <=6600 | 4024 | 3314 | 3980 | 3871 | 4230 | 3889 | 3968 | 4040 | 3264 | 3264 | 3112 | 3112 | 3211 | 3520 | 3211 | 3135 | 3135
Вязкость динамическая (MRV), мПа*с | ASTM D 4684 | <=60000 | 20100 |  |  |  | 15900 | 15500 | 17300 |  | 19200 | 19200 | 13300 | 13300 | 13800 |  | 22300 | 29300 | 29300
Температура застывания, С⁰ | ГОСТ 20287 | <=-40 | -40 | -44 | -42 | -40 | -42 | -40 | -40 | -44 | -40 | -40 | -40 | -42 | -44 |  | -40 | -42 | -42
Температура вспышки С⁰ | ГОСТ 4333 | >=190 | 222 | 234 |  | 216 | 211 | 218 | 226 | 232 | 220 | 220 | 224 | 222 | 222 | 228 | 218 | 225 | 225
Доля потерь на испарение NOACK, % | ASTM D 5800 | <10 | 11 | 11.2 | 11.6 | 12.3 | 12.5 | 12.6 | 12.3 | 12.7 | 11 | 11 | 10.8 | 10.8 | 10.3 |  | 10 | 10.5 | 10.5
Щелочное число, мгКОН/г | ASTM D 2896 | >=8,5 | 10.2 | 9 | 9.97 | 9.8 | 9.98 | 10.2 | 10 | 10.3 | 9.9 | 9.9 | 9.8 | 9.8 | 10.76 | 10.49 | 10.8 | 10.7 | 10.7
Щелочное число, мгКОН/г | ГОСТ 11362 | >=7,5 |  |  |  | 8.4 | 8.01 | 8.9 | 8.4 |  | 8.57 | 8.74 | 8.3 | 8.32 | 9.16 |  | 9.1 | 8.75 | 8.9
Кислотное число, мгКОН/г | ГОСТ 11362 | - |  | 2.57 | 2.09 |  |  | 1.97 |  | 2.17 | [5 empty] | 2.28
Зола сульфатная, % | ГОСТ 12417 | <=1,2 | 1 | 1.05 | 1.13 | 1 | 1.13 | 1.17 | 1.1 | 1.17 | 1.1 | 1.1 | 1.1 | 1.1 | 1.2 | 1.17 | 1.2 | 1.2 | 1.2
Содержание воды, % | ASTM E 2412-04 | <0,2
Содержание этиленгликоля, % | ASTM E 2412-04 | <0,2
Содержание продуктов окисления, А/см | ASTM E 2412-04 | <0,2
Содержание продуктов нитрации, А/см | ASTM E 2412-04 | <0,2
Массовая доля элементов:
молибден (Мо), мг/кг | ASTM D 5185-09 | - |  | 0 | 2 |  |  |  |  | 2 | [5 empty] | 2
фосфор (Р), мг/кг | ASTM D 5185-09 | <=1200 |  | 889 | 955 | 900 | 850 | 1000 | 940 | 939 | 990 | 990 | 1000 | 800 | 900 | 971 | 1000 | 800 | 800
цинк (Zn), мг/кг | ASTM D 5185-09 | - |  | 973 | 1087 | 1100 | 1060 | 1200 | 920 | 1061 | 1130 | 1130 | 1100 | 1070 | 1090 | 1108 | 990 | 1050 | 1050
бор (В), мг/кг | ASTM D 5185-09 | - |  | 59 | 80 |  |  |  |  | 70 | [5 empty] | 70
магний (Mg), мг/кг | ASTM D 5185-09 | - |  | 13 | 28 |  |  |  |  | 29 | [5 empty] | 18
кальций (Са), мг/кг | ASTM D 5185-09 | - |  | 2399 | 2635 | 2690 | 2670 | 2950 | 2590 | 2704 | 2690 | 2690 | 2460 | 2750 | 2900 | 2824 | 2990 | 3030 | 3030
загрязнения:
кремний (Si), мг/кг | ASTM D 5185-09 | <20 |  | 5 | 6 |  |  |  |  | 7 | [5 empty] | 7
натрий (Na), мг/кг | ASTM D 5185-09 | <35 |  | 1 | 3 |  |  |  |  | 4 | [5 empty] | 4
калий (К), мг/кг | ASTM D 5185-09 | <35 |  | 0 | 1 |  |  |  |  | 1 | [5 empty] | 1
продукты износа
олово (Sn), мг/кг | ASTM D 5185-09 | <5
свинец (РЬ), мг/кг | ASTM D 5185-09 | <10
алюминий (AI), мг/кг | ASTM D 5185-09 | <10
железо (Fe), мг/кг | ASTM D 5185-09 | <30
хром (Сr), мг/кг | ASTM D 5185-09 | <5
медь (Сu), мг/кг | ASTM D 5185-09 | <50
титан (Ti) мг/кг | ASTM D 5185-09 | <20